## Прайс ПЭ 100
ТРУБЫ ВОДОПРОВОДНЫЕ НАПОРНЫЕ ИЗ ПОЛИЭТИЛЕНА 100
ГОСТ 18599-2001, ТУ 2248-016-40270293-2002
с 7 сентября 2015 г.
Номинальный наружный диаметр, мм | Толщ. стенки, мм | Цена 1 п/м без НДС | Толщ. стенки, мм | Цена 1 п/м без НДС | Толщ. стенки, мм | Цена 1 п/м без НДС | Толщ. стенки, мм | Цена 1 п/м без НДС | Толщ. стенки, мм | Цена 1 п/м без НДС
| ПЭ100 SDR26 * |  | ПЭ100 SDR21 * |  | ПЭ100 SDR17 * |  | ПЭ100 SDR13,6 * |  | ПЭ100 SDR11 *
| PN 6,3 |  | PN 8,0 |  | PN 10,0 |  | PN 12,5 |  | PN 16,0
10
16
20
25
32
40
50
* Труба может быть изготовлена в исполенении ПРОТЕКТ с наружным покрытием в виде тонкостенной оболочки из специальной минералонаполненной термо- и светостабилизированной полимерной композиции для защиты от механических повреждений.
63 |  |  |  |  | 3.8 | 141.22 | 4.7 | 171.6366 | 5.8 | 211.5337
75 |  |  |  |  | 4.5 | 204 | 5.6 | 248 | 6.8 | 295
90 |  |  | 4.3 | 234 | 5.4 | 287 | 6.7 | 348 | 8.2 | 428
110 | 4.2 | 281 | 5.3 | 350 | 6.6 | 427 | 8.1 | 516 | 10 | 621
125 | 4.8 | 369 | 6 | 456 | 7.4 | 555 | 9.2 | 679 | 11.4 | 822
140 | 5.4 | 466 | 6.7 | 571 | 8.3 | 698 | 10.3 | 851 | 12.7 | 1024
0
160 | 6.2 | 599 | 7.7 | 733 | 9.5 | 891 | 11.8 | 1087 | 14.6 | 1318
180 | 6.9 | 762 | 8.6 | 939 | 10.7 | 1151 | 13.3 | 1407 | 16.4 | 1699
200 | 7.7 | 943 | 9.6 | 1163 | 11.9 | 1419 | 14.7 | 1725 | 18.2 | 2096
225 | 8.6 | 1162 | 10.8 | 1440 | 13.4 | 1766 | 16.6 | 2153 | 20.5 | 2608
250 | 9.6 | 1469 | 11.9 | 1798 | 14.8 | 2217 | 18.4 | 2700 | 22.7 | 3264
280 | 10.7 | 1832 | 13.4 | 2277 | 16.6 | 2781 | 20.6 | 3385 | 25.4 | 4090
315 | 12.1 | 2292 | 15 | 2805 | 18.7 | 3437 | 23.2 | 4207 | 28.6 | 5077
355 | 13.6 | 2913 | 16.9 | 3591 | 21.1 | 4429 | 26.1 | 5387 | 32.2 | 6504
400 | 15.3 | 3674 | 19.1 | 4523 | 23.7 | 5531 | 29.4 | 6755 | 36.3 | 8177
450 | 17.2 | 4688 | 21.5 | 5786 | 26.7 | 7082 | 33.1 | 8638 | 40.9 | 10454
500 | 19.1 | 5728 | 23.9 | 7071 | 29.7 | 8671 | 36.8 | 10567 | 45.4 | 12779
560 | 21.4 | 7242 | 26.7 | 8937 | 33.2 | 10972 | 41.2 | 13386 | 50.8 | 16159
630 | 24.1 | 9086 | 30 | 11160 | 37.4 | 13747 | 46.3 | 16749 | 57.2 | 20751
710 | 27.2 | 11555 | 33.9 | 14241 | 42.1 | 17460 | 52.2 | 21758 | 64.5 | 26392
800 | 30.6 | 14636 | 38.1 | 18053 | 47.4 | 22122 | 58.8 | 27601 | 72.6 | 33443
900 | 34.4 | 18898 | 42.9 | 23370 | 53.3 | 28608 | 66.1 | 34853 | 81.7 | 42307
1000 | 38.2 | 23370 | 47.7 | 28809 | 59.3 | 35256 | 73.5 | 43113 | 90.8 | 52179
1200 | 45.9 | 33644 | 57.2 | 41501 | 71.1 | 50769 | 88.2 | 62050
1400 | 53.5 | 49319 | 66.7 | 60834 | 83 | 74521 | 102.9 | 91033
1600 | 61.2 | 64310 | 76.2 | 79301 | 94.8 | 97334
Изготавливаем все типоразмеры труб из ПЭ80 и ПЭ100 по ГОСТ 18599-2001 и ТУ 2248-016-40270293-2002
Стандартные длины: бухты Ø 63-90 мм - 100 и 200 м, Ø 110 мм - от 100 до 350 м; отрезки: Ø 90-1200 мм - 12 м

## прайс ПЭ80
ТРУБЫ ВОДОПРОВОДНЫЕ НАПОРНЫЕ ИЗ ПОЛИЭТИЛЕНА 80
ГОСТ 18599-2001, ТУ 2248-016-40270293-2002
с 7 сентября 2015 г.
Номинальный наружный диаметр, мм | Толщ. стенки, мм | Цена 1 п/м без НДС | Толщ. стенки, мм | Цена 1 п/м без НДС | Толщ. стенки, мм | Цена 1 п/м без НДС | Толщ. стенки, мм | Цена 1 п/м без НДС | Толщ. стенки, мм | Цена 1 п/м без НДС
| ПЭ80 SDR26 |  | ПЭ80 SDR21 |  | ПЭ80 SDR17,6 |  | ПЭ80 SDR13,6 |  | ПЭ80 SDR11
| PN 5,0 |  | PN 6,3 |  | PN 7,5 |  | PN 10,0 |  | PN 12,5
10 | [8 empty] | 2,0* | 10.07304
16 | [8 empty] | 2,0* | 17.77595
20 | [8 empty] | 2,0* | 22.91122
25 | [6 empty] | 2,0* | 29.23155 | 2.3 | 34.04686
32 |  |  |  |  | 2,0* | 38.11953 | 2.4 | 45.22991 | 3 | 55.80462
40 |  |  |  |  | 2.3 | 55.50045 | 3 | 69.72121 | 3.7 | 86.02372
50 |  |  |  |  | 2.9 | 86.11458 | 3.7 | 107.6432 | 4.6 | 133.5685
63 |  |  |  |  | 3.6 | 134.7022 | 4.7 | 171.6366 | 5.8 | 211.5337
75 |  |  |  |  | 4.3 | 196 | 5.6 | 248 | 6.8 | 295
90 |  |  | 4.3 | 234 | 5.1 | 277 | 6.7 | 348 | 8.2 | 428
110 |  |  | 5.3 | 350 | 6.3 | 409 | 8.1 | 516 | 10 | 621
125 |  |  | 6 | 456 | 7.1 | 536 | 9.2 | 679 | 11.4 | 822
140 |  |  | 6.7 | 571 | 8 | 675 | 10.3 | 851 | 12.7 | 1024
160 | 6.2 | 599 | 7.7 | 733 | 9.1 | 860 | 11.8 | 1087 | 14.6 | 1318
180 | 6.9 | 762 | 8.6 | 939 | 10.2 | 1102 | 13.3 | 1407 | 16.4 | 1699
200 | 7.7 | 943 | 9.6 | 1163 | 11.4 | 1366 | 14.7 | 1725 | 18.2 | 2096
225 | 8.6 | 1162 | 10.8 | 1440 | 12.8 | 1689 | 16.6 | 2153 | 20.5 | 2608
250 | 9.6 | 1469 | 11.9 | 1798 | 14.2 | 2136 | 18.4 | 2700 | 22.7 | 3264
280 | 1.7 | 1832 | 13.4 | 2277 | 15.9 | 2660 | 20.6 | 3385 | 25.4 | 4090
315 | 12.1 | 2292 | 15 | 2805 | 17.9 | 3299 | 23.2 | 4207 | 28.6 | 5077
355 | 13.6 | 2913 | 16.9 | 3591 | 20.1 | 4230 | 26.1 | 5387
400 | 15.3 | 3674 | 19.1 | 4523 | 22.7 | 5314 | 29.4 | 6755
450 | 17.2 | 4688 | 21.5 | 5786 | 25.5 | 6783 | 33.1 | 8638
500 | 19.1 | 5728 | 23.9 | 7071 | 28.3 | 8296 | 36.8 | 10567
560 | 21.4 | 7242 | 26.7 | 8937 | 31.7 | 10493
630 | 24.1 | 9086 | 30 | 11160 | 35.7 | 13155
710 | 27.2 | 11555 | 33.9 | 14241
800 | 30.6 | 14636 | 38.1 | 18053
900 | 34.4 | 18898 | 42.9 | 23370
1000 | 38.2 | 23370 | 47.7 | 28809
1200 | 45.9 | 33644
*-трубы большего SDR (минимальная толщина стенки труб 2,0 мм установлена в ГОСТ, исходя из условий сварки труб)
Изготавливаем все типоразмеры труб из ПЭ80 и ПЭ100 по ГОСТ 18599-2001 и ТУ 2248-016-40270293-2002
Стандартные длины: бухты Ø 63-90 мм - 100 и 200 м, Ø 110 мм - от 100 до 350 м; отрезки: Ø 90-1200 мм - 12 м

## Бухтовая 10-110
ТРУБЫ ВОДОПРОВОДНЫЕ НАПОРНЫЕ ИЗ ПОЛИЭТИЛЕНА 80/100
ГОСТ 18599-2001
с 7 сентября 2015 г.
Номинальный наружный диаметр, мм | Толщ. стенки, мм | Цена 1 п/м без НДС | Толщ. стенки, мм | Цена 1 п/м без НДС | Толщ. стенки, мм | Цена 1 п/м без НДС | Толщ. стенки, мм | Цена 1 п/м без НДС | Толщ. стенки, мм | Цена 1 п/м без НДС
| SDR17,6 |  | SDR17 |  | SDR13,6 |  | SDR11 |  | SDR 6-9
| PN 7,5 / PN 9,5 |  | PN 7,5 / PN 10 |  | PN 10,0 / PN 12,5 |  | PN 12,5 / PN 16 |  | PN 16-25
10 | [8 empty] | 2,0* | 10.07304
16 | [8 empty] | 2,0* | 17.77595
20 | [6 empty] | 2,0* | 22.91122
25 |  |  |  |  | 2,0* | 29.23155 | 2.3 | 34.04686
32 |  |  | 2,0* | 38.11953 | 2.4 | 45.22991 | 3 | 55.80462
40 | 2.3 | 55.50045 | 2.4 | 57.67307 | 3 | 69.72121 | 3.7 | 86.02372
50 | 2.9 | 86.11458 | 3 | 88.68222 | 3.7 | 107.6432 | 4.6 | 133.5685
63 | 3.6 | 134.7022 | 3.8 | 141.22 | 4.7 | 171.6366 | 5.8 | 211.5337
75 | 4.3 | 196 | 4.5 | 204 | 5.6 | 248 | 6.8 | 295
90 | 5.1 | 277 | 5.4 | 287 | 6.7 | 348 | 8.2 | 428
110 | 6.3 | 409 | 6.6 | 427 | 8.1 | 516 | 10 | 621
*-трубы большего SDR (минимальная толщина стенки труб 2,0 мм установлена в ГОСТ, исходя из условий сварки труб)
|  | диаметр трубы, мм | Ориентировочные размеры бухт Дв х Ш х Дн
|  |  | 25м |  | 50м |  | 100м |  | 200м
|  | 16 | -- |  | --- |  | 0,4х0,15х0,7 |  | 0,4х0,2х0,75
|  | 20 | 0,4х0,2х0,5 |  | 0,4х0,3х0,6 |  | 0,5х0,3х0,7 |  | 0,5х0,3х0,8
|  | 25 | 0,5х0,2х0,6 |  | 0,5х0,2х0,7 |  | 0,5х0,2х0,9 |  | 0,6х0,2х0,9
|  | 32 | 0,6х0,2х0,8 |  | 0,6х0,2х0,9 |  | 0,6х0,3х1,0 |  | 0,6х0,4х1,1
|  | 40 | 0,8х0,2х1,0 |  | 0,8х0,3х1,05 |  | 1,1х0,4х1,4 |  | 0,8х0,4х1,3
|  | 50 | 1,0х0,2х1,2 |  | 1,0х0,3х1,3 |  | 1,0х0,3х1,5 |  | 1,0х0,4х1,7
|  | 63 | 1,2х0,2х1,6 |  | 1,2х0,3х1,6 |  | 1,2х0,5х1,7 |  | 1,2х0,5х1,9
Примечания по упаковке бухт |  |  | желтая стрейч-пленка |  | зеленая стрейч-пленка |  | голубая стрейч-пленка |  | бухты без упаковки
Значительные скидки постоянным партнерам и на крупные заказы!
Осуществляем поставки компрессионных фитингов диаметром от 20 до 110 мм производства +GF+ Alprene, SAB (Италия).
Монтаж трубы с помощью компрессионных фитингов малых диаметров производится в ручную без применения специальных инструментов, больших диаметров - с помощью специального компрессионного ключа.